## Lue minut
Metallituotteen Uusi Elämä -hanke
Suorakerrostus (DED) -korjauksen kustannusten ja energiankulutuksen (ympäristövaikutusten) elinkaarilaskentatyökalu
Laskurin antamat arvot ovat riippuvaisia käyttäjän syötteistä, ja tarkoituksena on tarjota pohja jota yritys voi mukauttaa omaan käyttöönsä. Valmiiksi tarjottuja prosessiparametreja ja muita arvoja ei ole tarkoitettu yleispäteviksi. Laskentaperiaate on yksinkertaistettu kuvaus todellisesta prosessista, ja tuloksia tulee kohdella suuntaa-antavina arvoina, joita voi hyödyntää tapauskohtaisesti eri tekniikoiden ja materiaalien vertailuun.
Tämä julkaisu on osa julkisten tietopakettien sarjaa, joka on tuotettu Metallituotteiden uusi elämä -hankkeessa (hankekoodi A80607) hankeen työpakettien tuloksien levittämiseen yrityksille ja muille sidosryhmille.
Metallituotteiden uusi elämä on Euroopan aluekehitysrahaston (EAKR) rahoituksen saanut hanke, joka on osa Uudistuva ja osaava Suomi 2021−2027 –ohjelmassa tehtävää kehittämistoimintaa.
Hankkeen kesto oli 1.1.2024 – 30.6.2026. Hankkeen osarahoittajana on ollut Euroopan unioni ja rahoittavana viranomaisena Varsinais-Suomen liitto. Hanke toteutettiin ryhmähankkeena yhteistyössä Turun ammattikorkeakoulun ja Turun yliopiston kanssa sekä yhteistyössä erityisesti Varsinais-Suomen valmistavan teollisuuden yrityksien kanssa.
Hankkeen kokonaistavoiteena oli saada suomalainen ja erityisesti Varsinais-Suomen alueen teollisuus käyttämään suorakerrostustekniikkaa osien korjaamiseen, kunnostukseen ja uudelleenvalmistamiseen ja sitä kautta yritykset ottamaan kiertotalouden näkökulma osaksi heidän liiketoimintamalliaan.
Terveisin,
Turun ammattikorkeakoulun ja Turun yliopiston hanketiimien työpakettien tekemiseen osallistuneet työryhmän henkilöt

## UI
Turun yliopiston ja Turun ammattikorkeakoulun Metallituotteen Uusi Elämä -hanke ¦ LCA/LCC laskentatyökalu
Tämä on laskurin käyttöliittymä. Syötä tapauksesi tiedot tähän. Laskentasivu noutaa tarvittavat arvot täältä tai Materiaali-välilehdeltä valitsemasi materiaalin mukaan. Energia- ja Kustannus-välilehdiltä löydät laskennan tuottamaa dataa havainnollistavia, automaattisesti päivittyviä kuvaajia.
Materiaalit
Pinnoitusmateriaali | Stellite | Valitse materiaali pudotusvalikosta |  |  | Materiaalivalikoima (jos lisäät uusia materiaaleja "materiaali" välilehdelle, lisää sen nimi tähän perään jotta näkyvät pudotusvalikossa)
Vaikuttaa pinnoituksen parametreihin, kustannuksiin, ja ympäristövaikutuksiin |  |  |  |  | Stellite | Teräs | 316L
Osan materiaali | Teräs | Oletuksena laskennassa teräs
Vaikuttaa uuden osan ympäristövaikutuksiin
Suojakaasu - Oletuksena Argon; jos käytössä sekoitus, lisää kaasun 2 tiedot "Materiaali" välilehdellä
Argon osuus (%) | 100%
Kaasu 2 osuus (%) | 0%
Parametrit
Vähimmäisylimitta (koneistusvara), mm | Valokaari/lanka | Laser/jauho | Laser/lanka
| Suositus 1-4mm | Suositus 0.5-1mm | Suositus 1-2mm
| 1.5 | 0.5 | 0.5
Kerrospaksuus, mm | Valokaari/lanka | Laser/jauho | Laser/lanka
| Suositus 1-5mm | Suositus 0.5-1.5mm | Suositus 1-2mm
| 3 | 1 | 1
Case
Sylinterin pinnoitus (esim akselin kuluma; esikoneistuksen määrä riippuu kuluman tasaisuudesta)
| Valokaari/lanka | Valokaari/lanka
Pituus, mm | 400 | 400 | 400
Nimellinen halkaisija, mm | 300 | 300 | 300 | (uuden osan halkaisija/korjauksen jälkeen)
Kulunut halkaisija, mm | 299 | 299 | 299 | (mitattu kuluneesta osasta)
Esikoneistettu halkaisija, mm | 298 | 298 | 298 | (kulunut pinta poistettu, tasainen lieriöpinta; riippuu eniten/vähiten kuluneiden kohtien erosta)
Pinnoitettu paksuus, mm | 1 | 1 | 1
Elinkaarivaikutukset (kestävämmän pinnoituksen tuoma pidempi käyttöikä)
Uuden osan hinta/hankintakustannus, €
Mitä korjauksen vaihtoehto maksaa
Osan tyypllinen elinikä, v | 2 | 2 | 2
Kuinka kauan käytössä kunnes vaatii uusimista
Vastaavan osan käyttöikä/tarve, v | 10 | 10 | 10
Kuinka kauan osaa tullaan tarvitsemaan

## Materiaali
Tämä välilehti sisältää materiaalikohtaiset elinkaari-inventaariotiedot (energiankulutuksen ja hinnat) sekä prosessiparametrit. Voit lisätä uusia materiaaleja tai muokata nykyisiä tällä välilehdellä.
| Stellite |  |  | Teräs (s355, er70) |  |  | Ruostumaton teräs (316L)
Valittu materiaali | DED-Arc | DED-LB/powder | DED-LB/wire | DED-Arc | DED-LB/powder | DED-LB/wire | DED-Arc | DED-LB/powder | DED-LB/wire
Tiheys | 8900 | 8900 | 8900 | 7850 | 7850 | 7850 | 7980 | 7980 | 7980 | kg/m3
Jännite | 18.2 |  |  | 18 |  |  | 16.5
Virta | 180 |  |  | 175 |  |  | 130
Laser/valokaari teho | 3276 | 3000 | 1200 | 3150 | 3000 | 1200 | 2145 | 3000 | 1200 | W
Hyötysuhde | 80% | 45% | 45% | 80% | 45% | 45% | 80% | 45% | 45% | %
Sähköteho |  |  | 0 | [6 empty] | W
Liikenopeus | 25 | 13.33333 | 16.66667 | 11.66667 | 27 | 16.66667 | 7.15 | 27 | 16.66667 | mm/s
Langan säde | 0.6 |  | 0.5 | 0.6 |  | 0.5 | 0.5 |  | 0.5 | mm
Langansyöttö | 67 |  | 18.33333 | 83.33333 |  | 18.33333 | 133.3333 |  | 18.33333 | mm/s
Jauhonsyöttö |  | 0.4166667 | 0 |  | 0.2433333 |  |  | 0.2433333 |  | g/s
Suojakaasuvirta | 0.3 | 0.1583333 | 0.3333333 | 0.3333333 | 0.45 | 0.3333333 | 0.4 | 0.45 | 0.3333333 | l/s
MRR/Aineenpoisto | 4 | 4 | 4 | 25 | 25 | 25 | 10 | 10 | 10 | cm3/min
Työkalun kuluma | [10 empty] | Ei implementoitu, mutta työkalukustannukset voidaan laskea esim per koneistettu kg
Ominaisenergia alkuperäinen mat | 108 | 108 | 108 | 25 | 25 | 25 | 57 | 57 | 57 | MJ/kg
Ominaisenergia kerrostusmat | 108 | 108 | 108 | 25 | 25 | 25 | 57 | 57 | 57 | MJ/kg
Ominaisenergia valssaus | 20 | 20 | 20 | 20 | 20 | 20 | 20 | 20 | 20 | MJ/kg
Ominaisenergia lisäaineen valm | 0.5 | 50 | 0.5 | 0.5 | 50 | 0.5 | 0.5 | 50 | 0.5 | MJ/kg
Ominaisenergia koneistus | 7.67618 | 7.67618 | 7.67618 | 1.616433 | 1.616433 | 1.616433 | 3.58183 | 3.58183 | 3.58183 | MJ/kg
Ominaisenergia Argon
Ominaisenergia CO2
Hinta Argon
Hinta CO2
Hinta lanka/jauho | 65 | 170 | 65 | 2 | 50 | 2 | 15 | 100 | 15 | €/kg
Pinnoitus käyttöiän kerroin | 2 | 2 | 2 | 1 | 1 | 1 | 1 | 1 | 1 | - | Riippuu käyttökohteesta; arvioi kuinka monta kertaa kauemmin tämä materiaali kestää verrattuna osan alkuperäiseen
Alkup. Käyttöiän kerroin | 2 | 2 | 2 | 1 | 1 | 1 | 1 | 1 | 1 | -

## Laskenta
| DED-Arc | DED-LB/powder | DED-LB/wire | Yksikkö
Vähimmäis ylimitta | 1.5 | 0.5 | 0.5 | mm
Kerrospaksuus | 3 | 1 | 1 | mm |  | Värikoodaus
Pituus | 400 | 400 | 400 | mm |  | Valkoinen | Laskentasolu; muokkaa jos haluat kustomoida laskentakaavoja
Säde alkuperäinen | 150 | 150 | 150 | mm |  | Punainen | Solu hakee tietonsa toiselta välilehdeltä; muokkaa tietoja vain siellä, ei tässä taulukossa
Säde ennen esikon. | 149.5 | 149.5 | 149.5 | mm |  | Keltainen | Tapauskohtaiset tiedot, suositellaan muokattaviksi suoraan tässä taulukossa
Säde ennen kerrostus | 149 | 149 | 149 | mm
Nimellinen kerrostuspaksuus | 1 | 1 | 1 | mm
Tod minimi kerrostuspaksuus | 3 | 2 | 2 | mm
Keskisäde kerrostuksen jälkeen | 152 | 151 | 151 | mm
Ylimitta | 2 | 1 | 1 | mm
Alkuperäisen osan massa | 251.6416 | 251.6416 | 251.6416 | kg
Valittu materiaali | Stellite
Tiheys | 8900 | 8900 | 8900 | kg/m3
Tiheys /cm3 | 0.0089 | 0.0089 | 0.0089 | kg/cm3
Tiheys /mm3 | 8.9e-06 | 8.9e-06 | 8.9e-06 | kg/mm3
Lask. kerrostettu massa | 10.09922 | 6.710442 | 6.710442 | kg
Lask. Esikoneistettu massa | 1.669222 | 1.669222 | 1.669222 | kg
Lask. Jälkikoneistettu massa | 6.755178 | 3.366405 | 3.366405 | kg
Haluttu massan lisäys | 1.674814 | 1.674814 | 1.674814 | kg
Jännite | 18.2 |  |  | V
Virta | 180 |  |  | A
Laser/valokaari teho | 3276 | 3000 | 1200 | W
Hyötysuhde | 80% | 45% | 45% | %
Sähköteho | 4095 | 6666.667 | 2666.667 | W
Liikenopeus | 25 | 13.33333 | 16.66667 | mm/s
Langan säde | 0.6 | 0 | 0.5 | mm
Langansyöttö | 67 | 0 | 18.33333 | mm/s
Jauhonsyöttö | 0 | 0.4166667 | 0 | g/s
Suojakaasuvirta | 0.3 | 0.1583333 | 0.3333333 | l/s
Keskituottavuus (mat.syöttö) | 2.306446 | 0.75 | 0.4382757 | kg/h
Jäähdytys hyötysuhde (COP) | 1 | 1 | 1 |  | Jos relevantti
Jäähdytys sähköteho | 819 | 3666.667 | 1466.667 | W | Huom. Laskennallinen arvo; korvaa tunnetulla arvolla jos mahdollista
Työstöaika (keskituottavuus/massa) | 4.378691 | 8.947256 | 15.311 | h
MRR/Aineenpoisto | 4 | 4 | 4 | cm3/min
CNC käyttöaika | 3.287572 | 1.701068 | 1.701068 | h | Huom. esikoneistus laskettu aina teräksen perusteella
Argonin osuus suojakaasusta | 1 | 1 | 1
Toisen kaasun osuus suojakaasusta | 0 | 0 | 0
Mat hyötysuhde prosessi | 95% | 50% | 95% |  | Etenkin DED-LB/Powder hyötysuhde (catchment efficiency) prosessikohtainen
Mat hyötysuhde valssaus | 95% | 95% | 95%
Mat hyötysuhde langanveto/atomisointi (lisäaineen valm) | 88% | 95% | 88%
Ominaisenergia alkuperäinen mat | 108 | 108 | 108 | MJ/kg
Ominaisenergia kerrostusmat | 108 | 108 | 108 | MJ/kg
Ominaisenergia valssaus | 20 | 20 | 20 | MJ/kg
Ominaisenergia lisäaineen valm | 0.5 | 50 | 0.5 | MJ/kg
Ominaisenergia koneistus | 7.67618 | 7.67618 | 7.67618 | MJ/kg
Ominaisenergia Argon | 0.009 | 0.009 | 0.009 | MJ/l
Ominaisenergia kaasu 2 |  |  |  | MJ/l | Käyttäjä voi syöttää jos käytössä kaasusekoitus
Massa ennen kerrostusta | 10.63075 | 13.42088 | 7.063623 | kg
Massa ennen lisäaineen valmist | 11.19027 | 14.12725 | 7.435393 | kg
Massa ennen valssaus (primääri) | 12.71621 | 14.87079 | 8.44931 | kg
Energia raakamateriaali | 1373.351 | 1606.045 | 912.5255 | MJ
Energia valssaus | 254.3242 | 297.4157 | 168.9862 | MJ
Energia langanveto/atomisointi | 5.595133 | 706.3623 | 3.717696 | MJ
Energia lisäaine | 1633.27 | 2609.823 | 1085.229 | MJ
Energia suojakaasu | 42.56088 | 45.89942 | 165.3589 | MJ
Sähköenergia kerrostus | 64.55067 | 214.7341 | 146.9856 | MJ
Energia kerrostus per kg | 6.391652 | 32 | 21.90402 | mj/kg
Sähköenergia jäähdytys ym | 12.91013 | 118.1038 | 80.84211 | MJ
Sähköenergia prosessi | 77.4608 | 332.8379 | 227.8278 | MJ
Sähköenergia koneistus | 64.66721 | 38.65438 | 38.65438 | MJ
Korjauksen energia, total | 1817.959 | 3027.215 | 1517.07 | MJ
Uuden osan materiaalin energia | 27177.29 | 27177.29 | 27177.29 | MJ
Suorakerrostuslaite hankintahinta | 400000 | 400000 | 400000 | €
Koneistuskeskus hankintahinta | 200000 | 200000 | 200000 | €
Laitteiston amortisointiaika | 8 | 8 | 8 | v
Laitteiston ylläpitokulu, % hinnasta | 5% | 5% | 5% | %
Suorakerrostuslaite käyttöaste | 2000 | 2000 | 2000 | h/v | Käytössä 8h/päivä joka työpäivä ilman lomia
Koneistuskeskus käyttöaste | 2000 | 2000 | 2000 | h/v | Käytössä 8h/päivä joka työpäivä ilman lomia
Operaattorin aika, kerrostus | 2.313607 | 3.684177 | 5.593301 | h | Oletus; laitteen työtä valvotaan 1/3 ajasta, lisäksi yht. tunti valmistelua ja purkua varten
Operaattorin aika, koneistus | 1.986272 | 1.51032 | 1.51032 | h | Oletus; laitteen työtä valvotaan 1/3 ajasta, lisäksi yht. tunti valmistelua ja purkua varten
Tuntihinta suorakerrostuslaite | 26.25 | 26.25 | 26.25 | €/h
Tuntihinta koneistuskeskus | 13.125 | 13.125 | 13.125 | €/h
Hinta Argon | 0.02 | 0.02 | 0.02 | €/l | Olettaen 20€/m3
Hinta Kaasu 2 | 0.01 | 0.01 | 0.01 | €/l | Esimerkki 10€/m3 hiilidioksidille
Hinta lanka/jauho | 65 | 170 | 65 | €/kg
Hinta sähkö | 0.04166667 | 0.04166667 | 0.04166667 | €/MJ | Olettaen 0.15€/kWh total
Tuntihinta operaattori | 40 | 40 | 40 | €/h
Kulut suorakerrostuslaite | 114.9406 | 234.8655 | 401.9139 | €
Kulut lisäaine | 690.9989 | 2281.55 | 459.1355 | €
Kulut suojakaasu | 94.57973 | 101.9987 | 367.4641 | €
Kulut prosessin sähkö | 3.227533 | 13.86825 | 9.492823 | €
Kulut operaattori (suorakerrostus) | 92.5443 | 147.3671 | 223.7321 | €
Kulut suorakerrostus total | 996.2911 | 2779.65 | 1461.738
Kulu koneistuksen sähkö | 2.694467 | 1.610599 | 1.610599 | €
Kulut operaattori (koneistus) | 79.45086 | 60.41281 | 60.41281 | €
Kulut koneistuslaite | 43.14938 | 22.32651 | 22.32651 | €
Kulut esi/jälkikoneistus | 125.2947 | 84.34993 | 84.34993
Korjauksen hinta, total | 1121.586 | 2864 | 1546.088 | €
Pinnoitus käyttöiän kerroin | 2 | 2 | 2 |  | Kuinka monta kertaa kauemmin korjattu kestää vrt teräs. Stellitelle arvioitu 2x.
Alkup. Käyttöiän kerroin | 1 | 1 | 1 |  | Oletus aina teräs
Alkuperäinen käyttöikä | 10 | 10 | 10 | v
Alkuperäinen elinikä | 2 | 2 | 2 | v
Osan elinikä pinnoituksen jälkeen | 4 | 4 | 4 | v
Uuden osan hinta | 0 | 0 | 0 | €
Korjausten elinkaarikustannus | 2803.965 | 7159.999 | 3865.221 | € | Korjausten kustannus käyttöiän aikana huomioiden osan eliniän pidennyksen
Korjausten elinkaarikustannus ilman pidennystä | 5607.929 | 14320 | 7730.441 | € | Korjausten kustannus käyttöiän aikana ilman osan eliniän pidennystä
Uusien osien kustannukset käyttöaikana | 0 | 0 | 0 | €
Uudelleenpinnoitusten energia käyttöaikana | 4544.898 | 7568.036 | 3792.676
Uusien osien energia käyttöaikana | 135886.4 | 135886.4 | 135886.4
Elinkaarilaskennan taulukko | Valittu materiaali |  |  |  | Alkuperäinen materiaali (syötä tähän käsin alkuperäiselle materiaalille laskettu kustannus yhdelle korjaukselle ja elinkaarikustannuksille)
Vuosi | DED-Arc | DED-LB/powder | DED-LB/wire | Uusi osa | DED-Arc alkup. | DED-LB/powder alkup. | DED-LB/wire alkup.
2 | 1121.586 | 2864 | 1546.088 | 0
10 | 2803.965 | 7159.999 | 3865.221 | 0
| Valittu materiaali |  |  |  | Alkuperäinen materiaali (syötä tähän käsin alkuperäiselle materiaalille laskettu energia yhdelle korjaukselle ja elinkaarienergialle)
Vuosi | DED-Arc | DED-LB/powder | DED-LB/wire | Uusi osa | DED-Arc alkup. | DED-LB/powder alkup. | DED-LB/wire alkup.
2 | 1817.959 | 3027.215 | 1517.07 | 27177.29
10 | 4544.898 | 7568.036 | 3792.676 | 135886.4